## 纺织行业
纺织行业用高强度传动平带 TEXTILE INDUSTRY WITH HIGH-EFFICIENCY TRANSMISSION FLAT BELTS
技术参数 Technical Characteristics
型号 Type | 厚度 Thickness (mm) | 延伸1%的力量 Tensile force for 1% elongation (N/mm) | 定额有效张力 Rated effective tension (N/mm) | 最小轮径 Minimum wheel diameter (mm) | 拉伸强度 Tensile Strength （N/mm） | 覆盖层材质及颜色 Reverse cover (Material/Surface Colour) | 主体层材质 Traction Layer (Material) | 摩擦层材质及颜色 Friction cover (Material/Surface Colour) | 与钢轮摩擦系数 Coefficient of friction on steel | 抗静电性能 Antistatic performance | 重量 Weight (kg/m2) | 运转温度 Operating temperature admissible （℃）
T14/20A | 1.4 | 2 | 6 | 20 | 80 | NBR ● ● | PA | NBR ● ● | 0.7 | 优 | 1.5 | -20～+100
T15/35A | 1.5 | 3.5 | 9 | 35 | 140 | NBR ● ● | PA | NBR ● ● | 0.7 | 优 | 1.6 | -20～+100
T17/50A | 1.7 | 5 | 12 | 50 | 200 | NBR ● ● ● | PA | NBR ● ● ● | 0.7 | 优 | 1.8 | -20～+100
T21/50A | 2.1 | 5 | 12 | 50 | 200 | NBR ● | PA | NBR ● | 0.7 | 优 | 2.5 | -20～+100
T20/75A | 2 | 7.5 | 18.5 | 75 | 300 | NBR ● ● ● | PA | NBR ● ● | 0.7 | 优 | 2.2 | -20～+100
T23/75A | 2.3 | 7.5 | 18.5 | 75 | 300 | NBR ● ● ● ● | PA | NBR ● ● ● | 0.7 | 优 | 2.6 | -20～+100
T32/85A | 3.2 | 8.5 | 21.5 | 85 | 340 | NBR ● | PA | NBR ● | 0.7 | 优 | 3.8 | -20～+100
T24/85A | 2.4 | 8.5 | 21.5 | 85 | 340 | NBR ● ● | PA | NBR ● ● | 0.7 | 优 | 2.7 | -20～+100
T24/100A | 2.4 | 10 | 25 | 100 | 400 | NBR ● ● ● | PA | NBR ● ● ● | 0.7 | 优 | 2.7 | -20～+100
T26/100A | 2.6 | 10 | 25 | 100 | 400 | NBR ● ● | PA | NBR ● ● | 0.7 | 优 | 2.9 | -20～+100
T30/100A | 3 | 10 | 25 | 100 | 400 | NBR ● ● | PA | NBR ● ● | 0.7 | 优 | 3.3 | -20～+100
T34/100A | 3.4 | 10 | 25 | 100 | 400 | NBR ● | PA | NBR ● | 0.7 | 优 | 4 | -20～+100
T26/115A | 2.6 | 11.5 | 28.5 | 115 | 460 | NBR ● ● | PA | NBR ● ● | 0.7 | 优 | 2.9 | -20～+100
T28/115A | 2.8 | 11.5 | 28.5 | 115 | 460 | NBR ● ● | PA | NBR ● ● | 0.7 | 优 | 3.1 | -20～+100
T30/115A | 3 | 11.5 | 28.5 | 115 | 460 | NBR ● ● | PA | NBR ● ● | 0.7 | 优 | 3.3 | -20～+100
T26/125A | 2.6 | 12.5 | 32 | 125 | 500 | NBR ● ● ● | PA | NBR ● ● ● | 0.7 | 优 | 2.9 | -20～+100
T28/125A | 2.8 | 12.5 | 32 | 125 | 500 | NBR ● ● | PA | NBR ● ● | 0.7 | 优 | 3.1 | -20～+100
T30/125A | 3 | 12.5 | 32 | 125 | 500 | NBR ● ● | PA | NBR ● ● | 0.7 | 优 | 3.4 | -20～+100
T31/150A | 3.1 | 15 | 37.5 | 150 | 600 | NBR ● ● ● | PA | NBR ● ● ● | 0.7 | 优 | 3.4 | -20～+100
T33/150A | 3.3 | 15 | 37.5 | 150 | 600 | NBR ● ● ● | PA | NBR ● ● ● | 0.7 | 优 | 3.4 | -20～+100
T39/150A | 3.9 | 15 | 37.5 | 150 | 600 | NBR ● ● | PA | NBR ● ● | 0.7 | 优 | 4.5 | -20～+100
T32/175A | 3.2 | 17.5 | 43.5 | 175 | 700 | NBR ● ● | PA | NBR ● ● | 0.7 | 优 | 3.4 | -20～+100
T35/175A | 3.5 | 17.5 | 43.5 | 175 | 700 | NBR ● | PA | NBR ● | 0.7 | 优 | 4.1 | -20～+100
T38/175A | 3.8 | 17.5 | 43.5 | 175 | 700 | NBR ● ● | PA | NBR ● ● | 0.7 | 优 | 4.4 | -20～+100
T36/200A | 3.6 | 20 | 50 | 200 | 800 | NBR ● | PA | NBR ● | 0.7 | 优 | 4 | -20～+100
S14/50A | 1.4 | 5 | 12 | 50 | 200 | NBR ● ● ● | PA | NBR ● ● ● | 0.6 | 优 | 1.5 | -20～+100
S16/50A | 1.6 | 5 | 12 | 50 | 200 | NBR ● | PA | NBR ● | 0.6 | 优 | 1.7 | -20～+100
S23/75A | 2.3 | 7.5 | 18.5 | 75 | 300 | NBR ● | PA | NBR ● | 0.6 | 优 | 2.6 | -20～+100
备注 | ●/R（红色/Red )； ●/B（蓝色/Blue）；●/G（绿色/Green）； ●/DB(深蓝/Dark Blue)；
●/b（黑色/Black）；●/g（灰色/Gray）；●/H（褐色/Brown）； ●/LG（浅绿/Light Green）；
○/W（白色/White）；●/C（青色/Cyan）；●/Y（黄色/Yellow）；●/DG(墨绿/Dark green)；
●/O(橘红/Orange)； ●/MH(米黄/Rice Yellow)； ●/Lg(浅灰/Light Gray) ；
T系列：高效双面传动平带（适用于纺织行业时的高速切向传动和动力传动。）
S系列：高效双面传动平带（高效，耐用，性价比高。）
F系列：动力传动平带（轻薄柔软，用作轻型传动和输送用。）
C系列：高效单面动力传动平带（适用于各行业的轻、中型传动。）
LT系列：单铬面传动平带（适用于过载传动、锥形传动、有换带装置的传动。）
LL系列：双铬面传动平带（具有LT系列的特性和用途，还能用于多头传动和交叉传动。）
D系列：纺织锭带（锭带应用于纺织行业的四锭、八锭和多锭传动。具有抗静电、耐磨损、节电等优异性能，而且接头方式简单。D06A用于棉纺细纱机锭带，D09/20A用于棉纺、化纤、毛纺等行业的细纱机和捻线机锭带。）
SF系列：糙面辊包皮（用来曾大摩擦系数，通常用于纺织行业不同工序中的织物牵引，如使用于各种喷水、喷气、剑杆、片梭等无梭织机及验布机、印染设备的导布辊上。）
江阴市春生胶带有限公司 JIANGYIN CHUNSHENG BELT CO.,LTD.
电话：0510-86173288；86186293 |  |  | 电话/传真（国际业务）：86-510-86175890 |  |  |  | 网址：WWW.CSBELT.COM
传真：0510-86189588
地址：中国江阴市南闸街道工农路88号

## 印刷包装行业
印刷包装行业用高强度传动平带 PRINTING AND PACKAGING INDUSTRY WITH HIGH-EFFICIENCY TRANSMISSION FLAT BELTS
技术参数 Technical Characteristics
型号 Type | 厚度 Thickness (mm) | 延伸1%的力量 Tensile force for 1% elongation (N/mm) | 定额有效张力 Rated effective tension (N/mm) | 最小轮径 Minimum wheel diameter (mm) | 拉伸强度 Tensile Strength （N/mm） | 覆盖层材质及颜色 Reverse cover (Material/Surface Colour) | 主体层材质 Traction Layer (Material) | 摩擦层材质及颜色 Friction cover (Material/Surface Colour) | 与钢轮摩擦系数 Coefficient of friction on steel | 抗静电性能 Antistatic performance | 重量 Weight (kg/m2) | 运转温度 Operating temperature admissible （℃）
T系列：高效双面动力传动带
T14/20A | 1.4 | 2 | 6 | 20 | 80 | NBR ● ● | PA | NBR ● ● | 0.7 | 优 | 1.5 | -20～+100
T15/35A | 1.5 | 3.5 | 9 | 35 | 140 | NBR ● ● | PA | NBR ● ● | 0.7 | 优 | 1.6 | -20～+100
T17/50A | 1.7 | 5 | 12 | 50 | 200 | NBR ● ● ● | PA | NBR ● ● ● | 0.7 | 优 | 1.8 | -20～+100
T21/50A | 2.1 | 5 | 12 | 50 | 200 | NBR ● | PA | NBR ● | 0.7 | 优 | 2.5 | -20～+100
T20/75A | 2 | 7.5 | 18.5 | 75 | 300 | NBR ● ● ● | PA | NBR ● ● | 0.7 | 优 | 2.2 | -20～+100
T23/75A | 2.3 | 7.5 | 18.5 | 75 | 300 | NBR ● ● ● ● | PA | NBR ● ● ● | 0.7 | 优 | 2.6 | -20～+100
T32/85A | 3.2 | 8.5 | 21.5 | 85 | 340 | NBR ● | PA | NBR ● | 0.7 | 优 | 3.8 | -20～+100
T26/100A | 2.6 | 10 | 25 | 100 | 400 | NBR ● ● | PA | NBR ● ● | 0.7 | 优 | 2.9 | -20～+100
T30/100A | 3 | 10 | 25 | 100 | 400 | NBR ● ● | PA | NBR ● ● | 0.7 | 优 | 3.3 | -20～+100
T34/100A | 3.4 | 10 | 25 | 100 | 400 | NBR ● | PA | NBR ● | 0.7 | 优 | 4 | -20～+100
T30/115A | 3 | 11.5 | 28.5 | 115 | 460 | NBR ● ● | PA | NBR ● ● | 0.7 | 优 | 3.3 | -20～+100
T26/125A | 2.6 | 12.5 | 32 | 125 | 500 | NBR ● ● ● | PA | NBR ● ● ● | 0.7 | 优 | 2.9 | -20～+100
T39/150A | 3.9 | 15 | 37.5 | 150 | 600 | NBR ● ● | PA | NBR ● ● | 0.7 | 优 | 4.5 | -20～+100
S系列：高效双面动力传动带
S21/50A | 2.1 | 5 | 12 | 50 | 200 | NBR ● | PA | NBR ● | 0.6 | 优 | 2.4 | -20～+100
S30/50A | 3 | 5 | 12 | 50 | 200 | NBR ● ● | PA | NBR ● ● | 0.6 | 优 | 3.4 | -20～+100
S35/50A | 3.5 | 5 | 12 | 50 | 200 | NBR ● ● | PA | NBR ● ● | 0.6 | 优 | 3.9 | -20～+100
S40/50A | 4 | 5 | 12 | 50 | 200 | NBR ● ● ● | PA | NBR ● ● ● | 0.6 | 优 | 4.6 | -20～+100
S42/75A | 4.2 | 7.5 | 18.5 | 75 | 300 | NBR ● | PA | NBR ● | 0.6 | 优 | 4.8 | -20～+100
S55/85A | 5.5 | 8.5 | 21.5 | 85 | 340 | NBR ● ● ● | PA | NBR ● ● ● | 0.6 | 优 | 6.3 | -20～+100
S60/85A | 6 | 8.5 | 21.5 | 85 | 340 | NBR ● ● | PA | NBR ● ● | 0.6 | 优 | 7 | -20～+100
F系列：高效单面动力传动带
FC09/35A | 0.9 | 3.5 | 9 | 35 | 140 | FABRIC ● | PA | NBR浸泡布 ● | 0.3 | 优 | 0.8 | -20～+100
FC11/35A | 1.1 | 3.5 | 9 | 35 | 140 | FABRIC ● | PA | NBR浸泡布 ● | 0.3 | 优 | 1.1 | -20～+100
FC12/50A | 1.2 | 5 | 12 | 50 | 200 | FABRIC ● | PA | NBR浸泡布 ● | 0.3 | 优 | 1.2 | -20～+100
FS13/35A | 1.3 | 3.5 | 9 | 35 | 140 | FABRIC ● | PA | NBR ● | 0.3/0.6 | 优 | 1.3 | -20～+100
FS17/85A | 1.7 | 8.5 | 21.5 | 85 | 340 | FABRIC ● | PA | NBR ● | 0.3/0.6 | 优 | 1.8 | -20～+100
FF15/75 | 1.5 | 7.5 | 18.5 | 75 | 300 | FABRIC ● | PA | FABRIC ● | 0.3 | / | 1.6 | -20～+100
FM32/85 | 3.2 | 8.5 | 21.5 | 85 | 340 | FABRIC ● ● | PA | MICROFIBER ○ | 0.3 | / | 3.2 | -20～+100
FM40/85 | 4 | 8.5 | 21.5 | 85 | 340 | FABRIC ● ● | PA | MICROFIBER ○ | 0.3 | / | 4 | -20～+100
C系列：高效单面动力传动带
CS09/20A | 0.9 | 2.5 | 6 | 20 | 80 | NBR浸泡布 ● | PA | NBR ● | 0.3/0.6 | 优 | 1.3 | -20～+100
CS14/50A | 1.4 | 5 | 12 | 50 | 200 | NBR浸泡布 ● | PA | NBR ● | 0.3/0.6 | 优 | 1.6 | -20～+100
CS21/75A | 2.1 | 7.5 | 18.5 | 75 | 300 | NBR浸泡布 ● | PA | NBR ● | 0.3/0.6 | 优 | 1.9 | -20～+100
CS13/35A | 1.3 | 3.5 | 9 | 35 | 140 | NBR浸泡布 ● | PA | NBR ● | 0.3/0.6 | 优 | 1.3 | -20～+100
CC08/20A | 0.8 | 2 | 6 | 20 | 80 | NBR浸泡布 ● | PA | NBR浸泡布 ● | 0.3 | 优 | 0.8 | -20～+100
CC09/35A | 0.9 | 3.5 | 9 | 35 | 140 | NBR浸泡布 ● | PA | NBR浸泡布 ● | 0.3 | 优 | 0.9 | -20～+100
CC12/50A | 1.2 | 5 | 12 | 50 | 200 | NBR浸泡布 ● | PA | NBR浸泡布 ● | 0.3 | 优 | 1.1 | -20～+100
CC14/75A | 1.4 | 7.5 | 18.5 | 75 | 300 | NBR浸泡布 ● | PA | NBR浸泡布 ● | 0.3 | 优 | 1.5 | -20～+100
R系列：瓦楞纸的输送
RS70/50A | 6.5 | 5 | 12 | 100 | 200 | NBR ● | PA | NBR ● | 蓝面≥1.0 黑面≥0.6 | 优 | 6.2 | -20～+100
备注 | ●/R（红色/Red )； ●/B（蓝色/Blue）；●/G（绿色/Green）； ●/DB(深蓝/Dark Blue)；
●/b（黑色/Black）； ●/g（灰色/Gray）；●/H（褐色/Brown）； ●/LG（浅绿/Light Green）；
○/W（白色/White）； ●/C（青色/Cyan）；●/Y（黄色/Yellow）；●/DG(墨绿/Dark green)；
●/O(橘红/Orange)； ●/MH(米黄/Rice Yellow)； ●/Lg(浅灰/Light Gray) ；

## 木工行业
木工行业用高强度传动平带 WOODEN INDUSTRY WITH HIGH-EFFICIENCY TRANSMISSION FLAT BELTS
技术参数 Technical Characteristics
型号 Type | 厚度 Thickness (mm) | 延伸1%的力量 Tensile force for 1% elongation (N/mm) | 定额有效张力 Rated effective tension (N/mm) | 最小轮径 Minimum wheel diameter (mm) | 拉伸强度 Tensile Strength （N/mm） | 覆盖层材质及颜色 Reverse cover (Material/Surface Colour) | 主体层材质 Traction Layer (Material) | 摩擦层材质及颜色 Friction cover (Material/Surface Colour) | 与钢轮摩擦系数 Coefficient of friction on steel | 抗静电性能 Antistatic performance | 重量 Weight (kg/m2) | 运转温度 Operating temperature admissible （℃）
T系列：高效双面动力传动带
T17/50A | 1.7 | 5 | 12 | 50 | 200 | NBR ● ● ● | PA | NBR ● ● ● | 0.7 | 优 | 1.8 | -20～+100
T20/75A | 2 | 7.5 | 18.5 | 75 | 300 | NBR ● ● ● | PA | NBR ● ● | 0.7 | 优 | 2.2 | -20～+100
T23/75A | 2.3 | 7.5 | 18.5 | 75 | 300 | NBR ● ● ● ● | PA | NBR ● ● ● | 0.7 | 优 | 2.6 | -20～+100
T24/100A | 2.4 | 10 | 25 | 100 | 400 | NBR ● ● ● | PA | NBR ● ● ● | 0.7 | 优 | 2.7 | -20～+100
T26/100A | 2.6 | 10 | 25 | 100 | 400 | NBR ● ● | PA | NBR ● ● | 0.7 | 优 | 2.9 | -20～+100
T38/175A | 3.8 | 17.5 | 43.5 | 175 | 700 | NBR ● ● | PA | NBR ● ● | 0.7 | 优 | 4.4 | -20～+100
S系列：高效双面动力传动带
S21/50A | 2.1 | 5 | 12 | 50 | 200 | NBR ● | PA | NBR ● | 0.6 | 优 | 2.4 | -20～+100
S32/75A | 3.2 | 7.5 | 18.5 | 75 | 300 | NBR ● | PA | NBR ● | 0.6 | 优 | 3.6 | -20～+100
S40/50A | 4 | 5 | 12 | 50 | 200 | NBR ● ● ● | PA | NBR ● ● ● | 0.6 | 优 | 4.6 | -20～+100
S55/85A | 5.5 | 8.5 | 21.5 | 85 | 340 | NBR ● ● ● | PA | NBR ● ● ● | 0.6 | 优 | 6.3 | -20～+100
S60/85A | 6 | 8.5 | 21.5 | 85 | 340 | NBR ● ● | PA | NBR ● ● | 0.6 | 优 | 7 | -20～+100
C系列：高效单面动力传动带
CT23/75A | 2.3 | 7.5 | 18.5 | 75 | 300 | NBR浸泡布 ● | PA | NBR ● | 0.3/0.7 | 优 | 2.8 | -20～+100
CT26/100A | 2.6 | 10 | 25 | 100 | 400 | NBR浸泡布 ● | PA | NBR ● | 0.3/0.7 | 优 | 3.1 | -20～+100
CT34/150A | 3.4 | 15 | 37.5 | 150 | 600 | NBR浸泡布 ● | PA | NBR ● | 0.3/0.7 | 优 | 3.6 | -20～+100
SF系列：糙面橡皮（辊包皮）
SF6 | 1.9 | 表面花纹：细桔皮型 |  |  | 35 | / | PET | NBR ● ● | / | / | 2 | -10～+100
SF7 | 2.1 | 表面花纹：粗桔皮型 |  |  | 35 | / | PET | NBR ● ● ○ | / | / | 2.2 | -10～+100
备注 | ●/R（红色/Red )； ●/B（蓝色/Blue）；●/G（绿色/Green）； ●/DB(深蓝/Dark Blue)；
●/b（黑色/Black）； ●/g（灰色/Gray）；●/H（褐色/Brown）； ●/LG（浅绿/Light Green）；
○/W（白色/White）； ●/C（青色/Cyan）；●/Y（黄色/Yellow）；●/DG(墨绿/Dark green)；
●/O(橘红/Orange)； ●/MH(米黄/Rice Yellow)； ●/Lg(浅灰/Light Gray) ；

## 纺织行业2
纺织行业用高强度传动平带 TEXTILE INDUSTRY WITH HIGH-EFFICIENCY TRANSMISSION FLAT BELTS
技术参数 Technical Characteristics
型号 Type | 厚度 Thickness (mm) | 延伸1%的力量 Tensile force for 1% elongation (N/mm) | 定额有效张力 Rated effective tension (N/mm) | 最小轮径 Minimum wheel diameter (mm) | 拉伸强度 Tensile Strength （N/mm） | 覆盖层材质及颜色 Reverse cover (Material/Surface Colour) | 主体层材质 Traction Layer (Material) | 摩擦层材质及颜色 Friction cover (Material/Surface Colour) | 与钢轮摩擦系数 Coefficient of friction on steel | 抗静电性能 Antistatic performance | 重量 Weight (kg/m2) | 运转温度 Operating temperature admissible （℃）
C系列：高效单面动力传动带
CS09/20A | 0.9 | 2.5 | 6 | 20 | 80 | NBR浸泡布 ● | PA | NBR ● | 0.3/0.6 | 优 | 1.3 | -20～+100
CS14/50A | 1.4 | 5 | 12 | 50 | 200 | NBR浸泡布 ● | PA | NBR ● | 0.3/0.6 | 优 | 1.6 | -20～+100
CS21/75A | 2.1 | 7.5 | 18.5 | 75 | 300 | NBR浸泡布 ● | PA | NBR ● | 0.3/0.6 | 优 | 1.9 | -20～+100
CT14/50A | 1.4 | 5 | 12 | 50 | 200 | NBR浸泡布 ● | PA | NBR ● | 0.3/0.7 | 优 | 2.5 | -20～+100
CT23/75A | 2.3 | 7.5 | 18.5 | 75 | 300 | NBR浸泡布 ● | PA | NBR ● | 0.3/0.7 | 优 | 2.8 | -20～+100
CT26/100A | 2.6 | 10 | 25 | 100 | 400 | NBR浸泡布 ● | PA | NBR ● | 0.3/0.7 | 优 | 3.1 | -20～+100
CT34/150A | 3.4 | 15 | 37.5 | 150 | 600 | NBR浸泡布 ● | PA | NBR ● | 0.3/0.7 | 优 | 3.6 | -20～+100
LF系列：单铬革面传动带
LF27/50 | 2.7 | 5 | 12 | 50 | 200 | TPU浸泡布 ● ● | PA | LEATHER● | 0.4/0.3 | / | 2.8 | -20～+80
LF29/75 | 2.9 | 7.5 | 18.5 | 75 | 300 | TPU浸泡布 ● ● | PA | LEATHER● | 0.4/0.3 | / | 3.1 | -20～+80
LF32/100 | 3.2 | 10 | 25 | 100 | 400 | TPU浸泡布 ● ● | PA | LEATHER● | 0.4/0.3 | / | 3.4 | -20～+80
LF37/150 | 3.7 | 15 | 37.5 | 150 | 600 | TPU浸泡布 ● ● | PA | LEATHER● | 0.4/0.3 | / | 3.9 | -20～+80
LL系列：双铬革面传动带
LL37/50 | 3.7 | 5 | 12 | 50 | 200 | LEATHER● | PA | LEATHER● | 0.4 | / | 3.8 | -20～+80
LL40/75 | 4 | 7.5 | 18.5 | 75 | 300 | LEATHER● | PA | LEATHER● | 0.4 | / | 4.1 | -20～+80
LL42/100 | 4.2 | 10 | 25 | 100 | 400 | LEATHER● | PA | LEATHER● | 0.4 | / | 4.3 | -20～+80
LL47/150 | 4.7 | 15 | 37.5 | 150 | 600 | LEATHER● | PA | LEATHER● | 0.4 | / | 4.8 | -20～+80
D系列：纺织锭带
D06A | 0.6 | 2 | 3.5 | 15 | 40 | PA/COT● | PA | NBR ● | 0.6 | 优 | 0.55 | -20～+100
D09/20A | 0.9 | 2.5 | 6.5 | 20 | 80 | PA/COT● | PA | NBR ● | 0.6 | 优 | 0.85 | -20～+100
SF系列：糙面皮（辊包皮）
SF0 | 2 | 表面花纹：光滑面 |  |  | 35 | NBR ● | PET | / | / | / | 2.2 | -10～+100
SF1 | 1.8 | 表面花纹：细布纹型 |  |  | 35 | NBR ● ● | PET | / | / | / | 2 | -10～+100
SF2 | 1.9 | 表面花纹：中布纹型 |  |  | 35 | / | PET | NBR ● | / | / | 2 | -10～+100
SF3 | 1.8 | 表面花纹：粗布纹型 |  |  | 35 | / | PET | NBR ● | / | / | 1.7 | -10～+100
SF4 | 4.2 | 表面花纹：大沟槽型 |  |  | 35 | / | PET | NBR ● | / | / | 2.8 | -10～+100
SF6 | 1.9 | 表面花纹：小桔皮型 |  |  | 35 | / | PET | NBR ● ● | / | / | 2 | -10～+100
SF6P | 1.9 | 表面花纹：小桔皮型 |  |  | 35 | / | PET | NBR ● ● | / | / | 2 | -10～+100
SF6B | 1.7 | 表面花纹：小桔皮型 |  |  | 35 | / | PET | NBR ● | / | / | 1.8 | -10～+100
SF7 | 2.1 | 表面花纹：大桔皮型 |  |  | 35 | / | PET | NBR ● ● ○ | / | / | 2.2 | -10～+100
SF7P | 2.1 | 表面花纹：大桔皮型 |  |  | 35 | / | PET | NBR ● ● ○ | / | / | 2.2 | -10～+100
SF7B | 1.9 | 表面花纹：大桔皮型 |  |  | 35 | / | PET | NBR ● ○ | / | / | 2 | -10～+100
SF7R | 2.5 | 表面花纹：大桔皮型 |  |  | 35 | / | PET | NBR ● ○ | / | / | 2.4 | -10～+100
NF0 | 2.5 | 表面花纹：光滑面 |  |  | 35 | / | PET | NR● | / | / | 2.5 | -10～+80
NF2 | 1.9 | 表面花纹：中布纹型 |  |  | 35 | / | PET | NR● | / | / | 1.9 | -10～+80
NF3 | 1.8 | 表面花纹：粗布纹型 |  |  | 35 | / | PET | NR● | / | / | 1.7 | -10～+80
NF7 | 2.1 | 表面花纹：大桔皮型 |  |  | 35 | / | PET | NR● | / | / | 2.1 | -10～+80
备注 | ●/R（红色/Red )； ●/B（蓝色/Blue）；●/G（绿色/Green）； ●/DB(深蓝/Dark Blue)；
●/b（黑色/Black）； ●/g（灰色/Gray）；●/H（褐色/Brown）； ●/LG（浅绿/Light Green）；
○/W（白色/White）； ●/C（青色/Cyan）；●/Y（黄色/Yellow）；●/DG(墨绿/Dark green)；
●/O(橘红/Orange)； ●/MH(米黄/Rice Yellow)； ●/Lg(浅灰/Light Gray) ；

## 高强度传动平带2
高 强 度 传 动 平 带(T系列) HIGH-EFFICIENCY TRANSMISSION FLAT BELTS
技术参数 Technical Characteristics
型号 Type | 厚度 Thickness (mm) | 延伸1%的力量 Tensile force for 1% elongation (N/mm) | 定额有效张力 Rated effective tension (N/mm) | 最小轮径 Minimum wheel diameter (mm) | 拉伸强度 Tensile Strength （N/mm） | 覆盖层材质及颜色 Reverse cover (Material/Surface Colour) | 主体层材质 Traction Layer (Material) | 摩擦层材质及颜色 Friction cover (Material/Surface Colour) | 与钢轮摩擦系数 Coefficient of friction on steel | 抗静电性能 Antistatic performance | 重量 Weight (kg/m2) | 运转温度 Operating temperature admissible （℃）
T14/20A | 1.4 | 2 | 6 | 20 | 80 | NBR ● ● | PA | NBR ● ● | 0.7 | 优 | 1.5 | -20～+100
T15/35A | 1.5 | 3.5 | 9 | 35 | 140 | NBR ● ● | PA | NBR ● ● | 0.7 | 优 | 1.6 | -20～+100
T17/50A | 1.7 | 5 | 12 | 50 | 200 | NBR ● ● ● | PA | NBR ● ● ● | 0.7 | 优 | 1.8 | -20～+100
T21/50A | 2.1 | 5 | 12 | 50 | 200 | NBR ● | PA | NBR ● | 0.7 | 优 | 2.5 | -20～+100
T20/75A | 2 | 7.5 | 18.5 | 75 | 300 | NBR ● ● ● | PA | NBR ● ● | 0.7 | 优 | 2.2 | -20～+100
T23/75A | 2.3 | 7.5 | 18.5 | 75 | 300 | NBR ● ● ● ● | PA | NBR ● ● ● | 0.7 | 优 | 2.6 | -20～+100
T23/85A | 2.3 | 8.5 | 21.5 | 85 | 340 | NBR ● ● | PA | NBR ● ● | 0.7 | 优 | 2.6 | -20～+100
T24/100A | 2.4 | 10 | 25 | 100 | 400 | NBR ● ● ● | PA | NBR ● ● ● | 0.7 | 优 | 2.7 | -20～+100
T32/85A | 3.2 | 8.5 | 21.5 | 85 | 340 | NBR ● | PA | NBR ● | 0.7 | 优 | 3.4 | -20～+100
T26/100A | 2.6 | 10 | 25 | 100 | 400 | NBR ● ● | PA | NBR ● ● | 0.7 | 优 | 2.9 | -20～+100
T30/100A | 3 | 10 | 25 | 100 | 400 | NBR ● ● | PA | NBR ● ● | 0.7 | 优 | 3.3 | -20～+100
T34/100A | 3.4 | 10 | 25 | 100 | 400 | NBR ● | PA | NBR ● | 0.7 | 优 | 4 | -20～+100
T26/115A | 2.6 | 11.5 | 28.5 | 115 | 460 | NBR ● ● | PA | NBR ● ● | 0.7 | 优 | 2.9 | -20～+100
T28/115A | 2.8 | 11.5 | 28.5 | 115 | 460 | NBR ● ● | PA | NBR ● ● | 0.7 | 优 | 3.1 | -20～+100
T40/115A | 4 | 11.5 | 28.5 | 115 | 460 | NBR ● ● | PA | NBR ● ● | 0.7 | 优 | 4.4 | -20～+100
T26/125A | 2.6 | 12.5 | 32 | 125 | 500 | NBR ● ● ● | PA | NBR ● ● ● | 0.7 | 优 | 2.9 | -20～+100
T28/125A | 2.8 | 12.5 | 32 | 125 | 500 | NBR ● ● | PA | NBR ● ● | 0.7 | 优 | 3.1 | -20～+100
T30/125A | 3 | 12.5 | 32 | 125 | 500 | NBR ● ● | PA | NBR ● ● | 0.7 | 优 | 3.4 | -20～+100
T31/150A | 3.1 | 15 | 37.5 | 150 | 600 | NBR ● ● ● | PA | NBR ● ● ● | 0.7 | 优 | 3.4 | -20～+100
T33/150A | 3.3 | 15 | 37.5 | 150 | 600 | NBR ● ● ● | PA | NBR ● ● ● | 0.7 | 优 | 3.4 | -20～+100
T39/150A | 3.9 | 15 | 37.5 | 150 | 600 | NBR ● ● | PA | NBR ● ● | 0.7 | 优 | 4.5 | -20～+100
T32/175A | 3.2 | 17.5 | 43.5 | 175 | 700 | NBR ● ● | PA | NBR ● ● | 0.7 | 优 | 3.4 | -20～+100
T35/175A | 3.5 | 17.5 | 43.5 | 175 | 700 | NBR ● | PA | NBR ● | 0.7 | 优 | 4.1 | -20～+100
T38/175A | 3.8 | 17.5 | 43.5 | 175 | 700 | NBR ● ● | PA | NBR ● ● | 0.7 | 优 | 4.4 | -20～+100
T36/200A | 3.6 | 20 | 50 | 200 | 800 | NBR ● | PA | NBR ● | 0.7 | 优 | 4 | -20～+100
T30/50A | 3 | 5 | 12 | 50 | 200 | NBR ● ● | PA | NBR ● ● | 0.7 | 优 | 3.4 | -20～+100
T40/50A | 4 | 5 | 12 | 50 | 200 | NBR ● ● | PA | NBR ● ● | 0.7 | 优 | 4.6 | -20～+100
T60/85A | 6 | 8.5 | 21.5 | 85 | 340 | NBR ● ● | PA | NBR ● ● | 0.7 | 优 | 7 | -20～+100
备注 | ●/R（红色/Red )； ●/B（蓝色/Blue）；●/G（绿色/Green）； ●/DB(深蓝/Dark Blue)；
●/b（黑色/Black）； ●/g（灰色/Gray）；●/H（褐色/Brown）； ●/LG（浅绿/Light Green）；
○/W（白色/White）； ●/C（青色/Cyan）；●/Y（黄色/Yellow）；●/DG(墨绿/Dark green)；
●/O(橘红/Orange)； ●/MH(米黄/Rice Yellow)； ●/Lg(浅灰/Light Gray) ；
T系列：春生胶带 高效双面传动平带，所用材料均采用国际高品质聚合物，特点在于使用寿命长，速度高而均匀，效率优，阻尼性好。表面摩擦层由高耐磨弹性橡胶NBR构成，高强度尼龙片基作为骨架层。骨架层采用德国进口高粘度聚酰胺单向拉伸，使其拥有更好的延伸力量。高强度尼龙片基的特点在于其良好的弹性。这一性质能缓解皮带的震动和摆动，配合平带合理的带体结构，永久的抗静电性能，使该产品拥有优异的综合传动能力。 T series：Chunsheng Brand high efficient reversible transmission belt use polymerid with high quality,which has long service life, high and uniform speed, high efficiency, good damping performance.The friction surface layer consists of high wear-resistant elastic rubber NBR, The traction layer is high strength nylon film which were imported from German. The process is uniaxial tensile to ensure the best extension strength.The characteristics of high strength nylon film lies in its good elasticity.This nature can reduce vibration and swing in the belt, cooperate with reasonable structure and permanent antistatic performance, ensure the product with excellent comprehensive transmission capacity.

## 高速龙带2
高速龙带（纺织行业用高强度传动平带） HIGH-EFFICIENCY TANGENTIAL BELTS
技术参数 Technical Characteristics
型号 Type | 厚度 Thickness (mm) | 延伸1%的力量 Tensile force for 1% elongation (N/mm) | 定额有效张力 Rated effective tension (N/mm) | 最小轮径 Minimum wheel diameter (mm) | 拉伸强度 Tensile Strength （N/mm） | 覆盖层材质及颜色 Reverse cover (Material/Surface Colour) | 主体层材质 Traction Layer (Material) | 摩擦层材质及颜色 Friction cover (Material/Surface Colour) | 与钢轮摩擦系数 Coefficient of friction on steel | 抗静电性能 Antistatic performance | 重量 Weight (kg/m2) | 运转温度 Operating temperature admissible （℃）
S14/50A | 1.4 | 5 | 12 | 50 | 200 | NBR ● ● ● | PA | NBR ● ● ● | 0.6 | 优 | 1.5 | -20～+100
S16/50A | 1.6 | 5 | 12 | 50 | 200 | NBR ● | PA | NBR ● | 0.6 | 优 | 1.7 | -20～+100
T17/50A | 1.7 | 5 | 12 | 50 | 200 | NBR ● ● ● | PA | NBR ● ● ● | 0.7 | 优 | 1.8 | -20～+100
T20/75A | 2 | 7.5 | 18.5 | 75 | 300 | NBR ● ● ● | PA | NBR ● ● | 0.7 | 优 | 2.2 | -20～+100
T23/75A | 2.3 | 7.5 | 18.5 | 75 | 300 | NBR ● ● ● ● | PA | NBR ● ● ● | 0.7 | 优 | 2.6 | -20～+100
T24/85A | 2.4 | 8.5 | 21.5 | 85 | 340 | NBR ● ● ● | PA | NBR ● ● ● | 0.7 | 优 | 2.7 | -20～+100
T24/100A | 2.4 | 10 | 25 | 100 | 400 | NBR ● ● ● | PA | NBR ● ● ● | 0.7 | 优 | 2.7 | -20～+100
T26/100A | 2.6 | 10 | 25 | 100 | 400 | NBR ● ● | PA | NBR ● ● | 0.7 | 优 | 2.9 | -20～+100
T28/115A | 2.8 | 11.5 | 28.5 | 115 | 460 | NBR ● ● | PA | NBR ● ● | 0.7 | 优 | 3.1 | -20～+100
T26/125A | 2.6 | 12.5 | 32 | 125 | 500 | NBR ● ● ● | PA | NBR ● ● ● | 0.7 | 优 | 2.9 | -20～+100
T30/125A | 3 | 12.5 | 32 | 125 | 500 | NBR ● ● | PA | NBR ● ● | 0.7 | 优 | 3.4 | -20～+100
T31/150A | 3.1 | 15 | 37.5 | 150 | 600 | NBR ● ● ● | PA | NBR ● ● ● | 0.7 | 优 | 3.4 | -20～+100
T33/150A | 3.3 | 15 | 37.5 | 150 | 600 | NBR ● ● ● | PA | NBR ● ● ● | 0.7 | 优 | 3.4 | -20～+100
T35/175A | 3.5 | 17.5 | 43.5 | 175 | 700 | NBR ● | PA | NBR ● | 0.7 | 优 | 4.1 | -20～+100
T38/175A | 3.8 | 17.5 | 43.5 | 175 | 700 | NBR ● ● | PA | NBR ● ● | 0.7 | 优 | 4.4 | -20～+100
T36/200A | 3.6 | 20 | 50 | 200 | 800 | NBR ● | PA | NBR ● | 0.7 | 优 | 4 | -20～+100
应用范围 Applied Example
型号 Type
吹吸风装置 Blower Tape | 龙带：S16/50A、T17/50A、T20/75A、T23/75A
转杯纺纱机 Rotor Spinner | 龙带：T23/75A、T24/85A、T24/100A、T26/100A、T28/115A、T26/125A
环锭纺纱机 Ring-Spinning Frame | 龙带：T31/150A、T33/150A、T35/175A、T38/175A、T36/200A 平带：T24/85A、T24/100A、T26/100A、T28/115A
花式纺纱机 Fancy Twister | 龙带：T24/85A、T24/100A、T26/100A、T28/115A、T26/125A、T30/125A
倍捻机 Two-For-One Twister | 龙带：T26/100A、T28/115A、T26/125A、T30/125A、T31/150A、T33/150A、T35/175A、T38/175A
包覆纱机 Covering Machine | 龙带：T24/85A、T24/100A、T26/100A、T28/115A、T26/125A、T30/125A
梳棉机 Carding Machine | 平带：T26/100A、T31/150A
粗纱机 Flyer Frame | 平带：T24/85A、T24/100A、T26/100A
弹力丝机 Draw-texturing Mcahine | 龙带：T33/150A、T35/175A、T38/175A
针织大圆机 Circular Knitting Machine | 打孔带：S14/50A、S16/50A
备注 | ●/R（红色/Red )； ●/B（蓝色/Blue）；●/G（绿色/Green）； ●/DB(深蓝/Dark Blue)；
●/b（黑色/Black）； ●/g（灰色/Gray）；●/H（褐色/Brown）； ●/LG（浅绿/Light Green）；
○/W（白色/White）； ●/C（青色/Cyan）；●/Y（黄色/Yellow）；●/DG(墨绿/Dark green)；
●/O(橘红/Orange)； ●/MH(米黄/Rice Yellow)； ●/Lg(浅灰/Light Gray) ；
春生胶带 高速龙带，所用材料均采用国际高品质聚合物，表面摩擦层由高耐磨弹性橡胶NBR构成，并经过抗静电等特殊处理。高强度尼龙片基作为骨架层。该产品合理的带体结构，并具有带体柔软、曲绕性好、伸长性小、优异的耐磨、耐热、摩擦系数高、抗静电性能优、噪音低、节电效果好等特点。传动效率大于98%，传递速度可达到68米/秒，平均节电5-15%，高速运转平稳，不掉链，正常使用寿命1-2年。 Chunsheng high speed tangential belt use polymerid with high quality,the surface friction layer consists of high wear-resistant elastic rubber NBR, which has antistatic performance.The traction layer is high strength nylon film.This rational structure ensures soft body, good bending performance, small elongation, excellent wear resistance, heat resistance, high coefficient of friction, antistatic performance, low noise, power saving characteristics.Transmission efficiency is more than 98%,transmission speed can reach 68 m/s, the average power saving is 5-15%, high speed stable running, not drop chain, generally speaking,the service life is 1 to 2 years